## Inspecciones de Calidad
ID | Proveedor | Materia Prima | Fecha Recepción | Certificado Análisis | OC | RM | Responsable | Referencia | Lote Proveedor | Cantidad Total | Items Recibido | Nivel Tratamiento | Peso Total | Observaciones | Resultado | Instrumento Tratamiento | Fecha Calibracion Tratamiento | Instrumento Espesor | Fecha Calibracion Espesor | Instrumento Ancho | Fecha Calibracion Ancho | Producto Aceptado | Cantidad Muestras | Promedio Global Espesor | Fecha Creación
7 | Plastipak Colombia | Polietileno de Alta Densidad (HDPE) | 2026-06-18 | 0 | 0 | 0 | Luisa Fernanda Gómez | N/A |  |  |  |  | 3000.00 |  |  | N/A |  | N/A |  | N/A |  | N/A | 3 |  | 2026-06-18 16:56:45
6 | Polimeros del Valle | BOPP 35 | 2026-06-03 | 0 | 0 | 0 | Martha Lucía Díaz | REF-PVC-005 | 22312 | 35512.00 | 2255 | MAYOR A 38 DINAS | 36000.00 | FDFD | Aprobado | Tratamiento Corona | 2026-01-01 | Micrómetro Digital Mitutoyo | 2026-01-01 | Flexómetro Profesional | 2026-01-01 | Sí | 2 | 34.90 | 2026-06-03 15:16:46
1 | Plásticos Industriales S.A. | Polietileno de Alta Densidad (HDPE) | 2026-05-15 | CERT-001-2026.pdf | OC-12345 | RM-001 | Ana María Rodríguez | REF-HDPE-001 | LOTE-A-001 | 5000.00 | 5000 kg | Alto | 1520.50 | Material en excelentes condiciones | Aprobado | Tratamiento Corona | 2026-05-01 | Micrómetro Digital Mitutoyo | 2026-05-01 | Flexómetro Profesional | 2026-05-01 | Sí | 3 | 45.75 | 2026-05-12 03:26:49
2 | Polimeros del Valle | Polietileno de Baja Densidad (LDPE) | 2026-05-10 | CERT-002-2026.pdf | OC-12346 | RM-002 | Carlos Andrés Pérez | REF-LDPE-002 | LOTE-B-002 | 3200.00 | 3200 kg | Bajo | 980.30 | Presenta irregularidades en espesor | Rechazado | Tratamiento Plasma | 2026-04-28 | Micrómetro Analógico Starrett | 2026-04-28 | Regla Metálica Industrial | 2026-04-28 | N/A | 2 | 43.72 | 2026-05-12 03:26:49
3 | Resinas Colombianas | Polipropileno (PP) | 2026-05-18 | CERT-003-2026.pdf | OC-12347 | RM-003 | Luisa Fernanda Gómez | REF-PP-003 | LOTE-C-003 | 2800.00 | 2800 kg | Medio | 1250.75 | En espera de resultados de laboratorio | Pendiente | Tratamiento Químico | 2026-05-05 | Calibrador de Espesor Labthink | 2026-05-05 | Calibrador de Ancho Digital | 2026-05-05 | N/A | 1 | 48.91 | 2026-05-12 03:26:49
4 | Envases Flexibles Ltda. | PET | 2026-05-05 | CERT-004-2026.pdf | OC-12348 | RM-004 | Jorge Enrique Ramírez | REF-PET-004 | LOTE-D-004 | 4500.00 | 4500 kg | Alto | 2100.00 | Material de alta calidad | Aprobado | Tratamiento Térmico | 2026-04-20 | Medidor Ultrasónico | 2026-04-20 | Láser de Medición | 2026-04-20 | Sí | 4 | 52.02 | 2026-05-12 03:26:49
5 | Materiales Avanzados | PVC | 2026-05-12 | CERT-005-2026.pdf | OC-12349 | RM-005 | Martha Lucía Díaz | REF-PVC-005 | LOTE-E-005 | 1800.00 | 1800 kg | Medio | 750.25 | Espesores fuera de especificación | Rechazado | Tratamiento UV | 2026-04-25 | Calibrador Láser | 2026-04-25 | Scanner Óptico | 2026-04-25 | N/A | 3 | 38.34 | 2026-05-12 03:26:49